## 010809 PT
UPM-Kymmene Oyj |  |  | TUNKEUMANESTETARKASTUSPÖYTÄKIRJA | [8 empty] | N:o | 010809PT
Wisaforest |  |  | PENETRANTPROVNINGSPROTOKOLL | [8 empty] | N:r
NDT-testaus ja tarkastuslaitos TUKES hyv.p. nro.: 2231/230/97
PL 42 68601 PIETARSAARI FIN | [11 empty] | Liitteet: | 3 kpl
Puh. 020416113 Fax. 0204168835 | [11 empty] | Bilagor:
Tarkastuskohde / Granskningsobjekt
Os. 42. SK1. Konvektio-osan seinävuodon (vasen seinä) korjaus.
Tilaaja / Beställare |  |  |  |  | Valvoja / Övervakare
| H. Sjö |  |  |  |  | S. Lindvall
Nimi / Namn | [8 empty] | Piir. No. / Ritn. Nr.
| Seinävuodon korjaus. | [8 empty] | -
Merkinnät / Beteckningar |  |  | Työ No. / Arb. Nr. | [5 empty] | Osan No. / Del Nr.
| - |  |  | 01 07903 | [5 empty] | -
Aine / Material |  |  |  |  | Pinnan laatu / Ytans kvalitet |  |  |  | Työ ohje / Arb. direktiv
| St 45.8 |  |  |  |  | Hitsaussauma |  |  |  | WF3
Valmistusvaihe / Tillverkningsskede |  |  |  |  | Lämpökäsittelytila / Värmebehandlingsområde
| Korjaus |  |  |  |  | -
Tarkastettavat alueet / Granskningsområden
Merkitty kuvaan.
Välineet ja menetelmät:
Utrustning och metoder:
Puhdistusmenetelmä / Rengöringsmetod | [8 empty] | Tarkastuslämpötila/Granskningstemperatur
| Teräsharjaus | [8 empty] | 30 °C
Tarkastusneste/Penetrant |  |  |  |  | Tunk.nesteen vaikutusaika min/Penetrantens inträngningstid min.
| Bycotest RP20 | Batch: 353 |  |  |  | 15 min.
Tunkeumanesteen poisto/Avlägsning av penetrant
Vedellä
Kehite/Framkallare |  |  |  |  | Kehitteen vaikutusaika min./Framkallningstid min.
| Bycotest D30 | Batch: 665 |  |  |  | 10 min.
Valaistuksen laatu / Belysning
Kohdevalaisin
Jälkipuhdistusmenetelmä /Efterrengöringsmetod
Rievulla
Tulokset:
Resultat:
Arvostelu/Bedömning
Hyväksytty
Piirros: Vikojen sijainti, suuruus, lukumäärä, laatu
Skiss: Defekternas läge, storlek, antal, kvalitet
[7 empty] | Tark. pvm: |  |  |  | 19.07.01
[7 empty] | Hitsaaja: |  |  |  | Kvaerner
[7 empty] | Jakelu: |  |  |  | C. Westman
H. Sjö
H. Stenbacka
S. Stara
Päiväys / Datum
20.07.01
Tarkastaja / Granskare
[6 empty] | Ulf Sandbacka |  | / Nils Blomqvist
Allekirjoitus / Underskrift
/
Pätevyys / Kompetens
[6 empty] | 6692-N2-9-P |  | /
1
2
3
4
5
6
v
v
v
PT
800
+38.85
Sotblåsare
420623
Vuoto (pituus10mm)
St 45.8
Ø 63,5 x 4,5