## Sheet1
UPM-Kymmene Oyj |  |  |  | TUNKEUMANESTETARKASTUSPÖYTÄKIRJA |  |  |  |  | N:o | 020951PT
Wisaforest |  |  |  | PENETRANTPROVNINGSPROTOKOLL |  |  |  |  | N:r
Mittaus- ja Tarkastusosasto
PL 42 68601 PIETARSAARI FIN | [8 empty] | Liitteet: | -
Puh. 020416113 Fax. 0204168835 | [8 empty] | Bilagor:
Tarkastuskohde / Granskningsobjekt
Os. 42. SK1. Ekonomaiseri 1. Ekopaketin vuodon korjaus.
Tilaaja / Beställare |  |  |  |  | Valvoja / Övervakare |  | Työ ohje / Arb.direktiv
| S. Stara |  |  |  |  | U. Sandbacka |  | WF 3
Nimi / Namn | [6 empty] | Piir. No. / Ritn. Nr.
| Vuodon korjaus. | [6 empty] | -
Merkinnät / Beteckningar |  |  |  |  | Työ No. / Arb. Nr. |  | Osan No. / Del Nr.
| - |  |  |  |  | 105153 |  | -
Aine / Material |  |  |  |  | Pinnan laatu / Ytans kvalitet
| St 35.8 I, 15 Mo3 |  |  |  |  | Hitsaussauma
Valmistusvaihe / Tillverkningsskede |  |  |  |  | Lämpökäsittelytila / Värmebehandlingsområde
| Normaalityö |  |  |  |  | -
Tarkastettavat alueet / Granskningsområden
Hitsaussaumat 100%, merkitty kuvaan.
Välineet ja menetelmät:
Utrustning och metoder:
Puhdistusmenetelmä / Rengöringsmetod | [6 empty] | Tarkastuslämpötila/Granskningstemperatur
| Teräsharjaus | [6 empty] | 30 °C
Tarkastusneste/Penetrant |  |  |  |  | Tunk.nesteen vaikutusaika min/Penetrantens inträngningstid min.
| Bycotest RP20 |  | Batch: 356 |  |  | 15 min.
Tunkeumanesteen poisto/Avlägsning av penetrant
Vedellä
Kehite/Framkallare |  |  |  |  | Kehitteen vaikutusaika min./Framkallningstid min.
| Bycotest D30 |  | Batch: 667 |  |  | 10 min.
Valaistuksen laatu / Belysning
Kohdevalaisin
Jälkipuhdistusmenetelmä /Efterrengöringsmetod
Rievulla
Tulokset:
Resultat:
Arvostelu / Bedömning
Hyväksytty
Piirros: Vikojen sijainti, suuruus, lukumäärä, laatu
Skiss: Defekternas läge, storlek, antal, kvalitet
Blindat bort ett element ( elementrad 11 )
| Hitsaajat: | T. Rajahalme
K. Perämäki
| Tark pvm.: | 08.08.02
Päiväys / Datum |  |  |  |  | Tarkastaja / Granskare
| 12.08.02 |  |  |  |  | Nils Blomqvist
Pätevyys / Kompetens |  |  |  |  | Allekirjoitus / Underskrift
| 6429-N2-P |  |  |  |  | Nils Blomqvist
Jakelu / Fördelning
L-M. Wikström, H. Stenbacka, S. Siltala, S. Stara