## Tehdas A
Raskasmetallien rajat lannoitteissa | mg/kg | mg/kg |  |  | Lentotuhkan elementaarianalyysi | - | %
As | 40 | 40 |  |  | SO4(2-) | 0.512 | 51.2
Hg | 1 | 1 |  |  | CO3(2-) | 0.112 | 11.2
Cd | 25 | 1.5 |  |  | C | 0 | 0
Ni | 120 | 70 |  |  | O | 0.429 | 42.9
Pb | 150 | 100 |  |  | Na | 0.317 | 31.7
Cu | 600 | 600 |  |  | S | 0.1701 | 17.01
Cr | 300 | 300 |  |  | Cl | 0.00911 | 0.911
Zn | 4500 | 1500 |  |  | K | 0.0522 | 5.22
Se | 10 | 10 |  |  | Reagoimattomat | 0.02251747 | 2.251747
[5 empty] | Raskasmetallit | 7.253e-05 | 0.007253
Lentotuhkan raskasmetallianalyysi | mg/kg | Raja-arvo ok? | Raja-arvo ok? |  | yht. | 1 | 100
As | 1 | 1 | 1
Hg | 0.007 | 0.007 | 0.007
Cd | 3.8 | 3.8 | 3.8
Ni | 1 | 1 | 1
Pb | 1.73 | 1.73 | 1.73
Cu | 1 | 1 | 1
Cr | 1 | 1 | 1
Zn | 67 | 67 | 67
Se | 1 | 1 | 1
Nämä laskelmat eivät kuulu työhön, mutta havainnollistavat talteenoton merkitystä
Vaihe 1
Syntyvä kaliumin määrä |  | 141.419196 | g/s |  | Polttoaineen kosteus |  | 0.217 | - |  |  | Syntyvä natriumin määrä |  | 858.81006 | g/s
Syntyvä kaliumin määrä |  | 0.141419196 | kg/s |  | Polttoaineen tiheys |  | 1395 | kg/m3 |  |  | Syntyvä natriumin määrä |  | 0.85881006 | kg/s
Tunnissa |  | 509.1091056 | kg/h |  | Syötetyn polttoaineen määrä |  | 31.00358 | l/s |  |  | Tunnissa |  | 3091.716216 | kg
Vuorokaudessa |  | 12218.62 | kg/vrk |  | Syötetyn polttoaineen määrä |  | 43.25 | kg/s |  |  | Vuorokaudessa |  | 74201.19 | kg
Vaihe 2 |  |  |  |  | Syntyvän tuhkan määrä |  | 8 | %
Saanto eri teknologioilla: |  |  |  | Lähde: | Syntyvän tuhkan määrä |  | 2.70918 | kg/s |  |  | Saanto eri teknologioilla:
Liuotus |  | 61 | % | Teoria | [6 empty] | Liuotus |  | 76 | %
Kaksi vaiheinen liuotus |  | 71 | % |  | NaOH Na-pitoisuus | 57.48 | % |  |  |  | Kaksi vaiheinen liuotus |  | 84 | %
Haihdutuskiteytys |  | 89 | % |  | NaOH 50% hinta | 300 | €/t |  |  |  | Haihdutuskiteytys |  | 90 | %
Jäädytyskiteytys |  | 75 | % | [7 empty] | Jäädytyskiteytys |  | 70 | %
Ioninvaihto |  | 82 | % | [7 empty] | Ioninvaihto |  | 97 | %
Saanto eri teknologioilla: |  |  |  |  | KOH-hinta | 660 | €/t | https://businessanalytiq.com/procurementanalytics/index/potassium-hydroxide-price-index/ |  |  | Na-talteenotto eri teknologioilla:
Liuotus |  | 7453.357 | kg |  | KCl-hinta | 349 | €/t | https://businessanalytiq.com/procurementanalytics/index/potassium-chloride-price-index/ |  |  | Liuotus |  | 56392.9 | kg
Kaksi vaiheinen liuotus |  | 8675.219 | kg |  | K2CO3-hinta | 1338 | €/t | https://businessanalytiq.com/procurementanalytics/index/potassium-carbonate-price-index/ |  |  | Kaksi vaiheinen liuotus |  | 62329 | kg
Haihdutuskiteytys |  | 10874.57 | kg |  | K2SO4-hinta | 814 | €/t | https://businessanalytiq.com/procurementanalytics/index/potassium-sulfate-price-index/ |  |  | Haihdutuskiteytys |  | 66781.07 | kg
Jäädytyskiteytys |  | 9163.964 | kg | [7 empty] | Jäädytyskiteytys |  | 51940.83 | kg
Ioninvaihto |  | 10019.27 | kg | [7 empty] | Ioninvaihto |  | 71975.15 | kg
Vaihe 3 |  |  |  |  | Vaihe 4
Näiden jälkeen saanto liuotetusta tuhkasta: |  |  |  |  | Syntyvän kaliumin kaliumyhdisteiden jako: |  |  | M (kg/mol) |  |  | NaOH säästö:
MER zeolite membrane |  | 32.8 | % |  | KOH | 0 | % | 0.0560959 |  |  | Liuotus |  | 98.10874 | t
MER zeolite membrane * |  | 65.6 | % | * oletettu parempi saanto | KCl | 1.4 | % | 0.074548 |  |  | Kaksi vaiheinen liuotus |  | 108.436 | t
Zhong et al. (liuotus ja kuivatus) |  | 88.2 | % | korkeammalla K-pitoisuudella | K2CO3 | 17.7 | % | 0.138204 |  |  | Haihdutuskiteytys |  | 116.1814 | t
Pan et al. (liuotus, uutto, elektrolyysi) |  | 95.37 | % |  | K2SO4 | 80.9 | % | 0.174252 |  |  | Jäädytyskiteytys |  | 90.36331 | t
[11 empty] | Ioninvaihto |  | 125.2177 | t
[5 empty] | Kaliumin massa ja massaprosentit kussakin yhdisteessä: | m(kg) | K m-% |  |  |  | NaOH säästö:
[5 empty] | KOH | 0 | 0.696985 |  |  |  | Liuotus |  | 29432.62 | €
[5 empty] | KCl | 171.0607 | 0.5244675 |  |  |  | Kaksi vaiheinen liuotus |  | 32530.79 | €
[5 empty] | K2CO3 | 2162.695 | 0.5658013 |  |  |  | Haihdutuskiteytys |  | 34854.42 | €
[5 empty] | K2SO4 | 9884.862 | 0.4487524 |  |  |  | Jäädytyskiteytys |  | 27108.99 | €
[11 empty] | Ioninvaihto |  | 37565.32 | €
[5 empty] | Kunkin kaliumyhdisteen määrä: | m (kg) | m-osuus
[5 empty] | KOH | 0 | 0
[5 empty] | KCl | 326.1607 | 0.01246032
[5 empty] | K2CO3 | 3822.359 | 0.1460256
[5 empty] | K2SO4 | 22027.43 | 0.8415141
[5 empty] | Yhteensä | 26175.95 | 1
Näiden saanto liuotuksesta: |  |  |  |  | KOH-hinta | KCl-hinta | K2CO3-hinta | K2SO4-hinta | Yhteensä (€)
MER zeolite membrane |  | 2444.701 | kg |  | 0 | 22.77512 | 1023.272 | 3587.5 | 4633.548
MER zeolite membrane * |  | 4889.402 | kg |  | 0 | 45.55024 | 2046.545 | 7175.001 | 9267.096
Zhong et al. (liuotus ja kuivatus) |  | 6573.861 | kg |  | 0 | 61.24286 | 2751.604 | 9646.876 | 12459.72
Pan et al. (liuotus, uutto, elektrolyysi) |  | 7108.267 | kg |  | 0 | 66.22144 | 2975.289 | 10431.09 | 13472.61
Näiden saanto kaksivaiheisesta liuotuksesta: |  |  |  |  | KOH-hinta | KCl-hinta | K2CO3-hinta | K2SO4-hinta | Yhteensä (€)
MER zeolite membrane |  | 2845.472 | kg |  | 0 | 26.50875 | 1191.022 | 4175.615 | 5393.146
MER zeolite membrane * |  | 5690.944 | kg |  | 0 | 53.0175 | 2382.044 | 8351.23 | 10786.29
Zhong et al. (liuotus ja kuivatus) |  | 7651.543 | kg |  | 0 | 71.28267 | 3202.687 | 11228.33 | 14502.3
Pan et al. (liuotus, uutto, elektrolyysi) |  | 8273.557 | kg |  | 0 | 77.07742 | 3463.041 | 12141.11 | 15681.23
Näiden saanto haihdutuskiteytyksestä: |  |  |  |  | KOH-hinta | KCl-hinta | K2CO3-hinta | K2SO4-hinta | Yhteensä (€)
MER zeolite membrane |  | 3566.859 | kg |  | 0 | 33.22928 | 1492.971 | 5234.222 | 6760.422
MER zeolite membrane * |  | 7133.718 | kg |  | 0 | 66.45855 | 2985.942 | 10468.44 | 13520.84
Zhong et al. (liuotus ja kuivatus) |  | 9591.371 | kg |  | 0 | 89.35433 | 4014.636 | 14074.95 | 18178.94
Pan et al. (liuotus, uutto, elektrolyysi) |  | 10371.08 | kg |  | 0 | 96.61817 | 4340.996 | 15219.14 | 19656.75
Näiden saanto jäädytyskiteytyksestä: |  |  |  |  | KOH-hinta | KCl-hinta | K2CO3-hinta | K2SO4-hinta | Yhteensä (€)
MER zeolite membrane |  | 3005.78 | kg |  | 0 | 28.0022 | 1258.122 | 4410.861 | 5696.985
MER zeolite membrane * |  | 6011.56 | kg |  | 0 | 56.0044 | 2516.243 | 8821.722 | 11393.97
Zhong et al. (liuotus ja kuivatus) |  | 8082.616 | kg |  | 0 | 75.29859 | 3383.12 | 11860.91 | 15319.33
Pan et al. (liuotus, uutto, elektrolyysi) |  | 8739.672 | kg |  | 0 | 81.41981 | 3658.142 | 12825.12 | 16564.68
Näiden saanto ioninvaihdolla: |  |  |  |  | KOH-hinta | KCl-hinta | K2CO3-hinta | K2SO4-hinta | Yhteensä (€)
MER zeolite membrane |  | 3286.32 | kg |  | 0 | 30.61574 | 1375.546 | 4822.541 | 6228.704
MER zeolite membrane * |  | 6572.639 | kg |  | 0 | 61.23147 | 2751.093 | 9645.083 | 12457.41
Zhong et al. (liuotus ja kuivatus) |  | 8836.994 | kg |  | 0 | 82.32646 | 3698.878 | 12967.93 | 16749.14
Pan et al. (liuotus, uutto, elektrolyysi) |  | 9555.375 | kg |  | 0 | 89.01899 | 3999.569 | 14022.13 | 18110.72
Vaihe 5
[9 empty] | Diskonttauskorko | 0.07 | - | [5 empty] | Ivalo-Inari kuljetus | 40 | t | https://www.logistiikanmaailma.fi/aineistot/logistiikan-taidot/esimerkkitapauksia/
Kaliumista saatava hinta eri tapauksissa, valikoitu kaksi korkeimman tuoton tuottavaa yhdistelmää, eli | [8 empty] | Käyttöikä | 10 | v | [6 empty] | 1100 | km
Mer zeolite membrane * ja Pan et al. (liuotus, uutto ja elektrolyysi) | [8 empty] | Alkuinvestointi | 10000000 | € | [6 empty] | 6473 | €
[9 empty] | Sähkön hinta | 50.03984 | €/MWh/alv 0% | https://www.porssisahkoa.fi/porssisahko-keskihinta | [5 empty] | 161.825 | €/t
Huipunkäyttöaika sellutehdas | 8000 | h | [6 empty] | Kuljetus | 36.77841 | €/t/250km | [6 empty] | 14.71136 | €/t/100km
| 333.3333 | vrk
Laskelmat, jos kaliumsuolat myytäisiin: | [7 empty] | Referenssi kuluista ilman muuttuvia kuluja |  |  |  | Kuinka paljon investointi saa maksimissaan olla, jotta saavutetaan haluttu takaisinmaksuaika?
Liuotus | Vrk (€) | Vuodessa (€) |  | Haihdutuskiteytys | Vrk (€) | Vuodessa (€) |  | Syntyviä kuluja: | Vuosittain |  |  | Oletukset: kaliumista 70% saadaan talteen, käyttöikä 10v. Muuttuvia kustannuksia ei oteta huomioon, koska eivät ole tiedossa
MER zeolite membrane | 4633.548 | 1544515.9 |  | MER zeolite membrane | 6760.422 | 2253474.0 |  | Laitteisto | 1423775.0
MER zeolite membrane * | 9267.096 | 3089031.8 |  | MER zeolite membrane * | 13520.84 | 4506948.1 |  | Energia
Zhong et al. (liuotus ja kuivatus) | 12459.72 | 4153241.0 |  | Zhong et al. (liuotus ja kuivatus) | 18178.94 | 6059646.7 |  | Kuljetuskustannus |  |  |  | Liuotus | Kaksi vaiheinen liuotus | Haihdutuskiteytys | Jäädytyskiteytys | Ioninvaihto
Pan et al. (liuotus, uutto, elektrolyysi) | 13472.61 | 4490868.4 |  | Pan et al. (liuotus, uutto, elektrolyysi) | 19656.75 | 6552250.6 |  | Käyttökulut (15%) | 213566.3 | Laitteistosta |  | 23151291.0 | 26946584.7 | 33778113.2 | 28464702.1 | 31121407.6
[8 empty] | Yhteensä | 1637341.3
Kaksivaiheinen liuotus | Vrk (€) | Vuodessa (€) |  | Jäädytyskiteytys | Vrk (€) | Vuodessa (€)
MER zeolite membrane | 5393.146 | 1797715.3 |  | MER zeolite membrane | 5696.985 | 1898995.0
MER zeolite membrane * | 10786.29 | 3595430.5 |  | MER zeolite membrane * | 11393.97 | 3797990.0
Zhong et al. (liuotus ja kuivatus) | 14502.3 | 4834100.2 |  | Zhong et al. (liuotus ja kuivatus) | 15319.33 | 5106443.8
Pan et al. (liuotus, uutto, elektrolyysi) | 15681.23 | 5227076.3 |  | Pan et al. (liuotus, uutto, elektrolyysi) | 16564.68 | 5521559.5
Ioninvaihto | Vrk (€) | Vuodessa (€)
MER zeolite membrane | 6228.704 | 2076234.5
MER zeolite membrane * | 12457.41 | 4152469.0
Zhong et al. (liuotus ja kuivatus) | 16749.14 | 5583045.3
Pan et al.(liuotus, uutto, elektrolyysi) | 18110.72 | 6036905.1
Vaihe 6
Kaliumin saanto: | Liuotus | Kaksi vaiheinen liuotus | Haihdutuskiteytys | Jäädytyskiteytys | Ioninvaihto | Yksikkö
10% | 745.3357 | 867.5219 | 1087.457 | 916.3964 | 1001.927 | kg
20% | 1490.671 | 1735.044 | 2174.914 | 1832.793 | 2003.853 | kg |  | Maksimi-investoinnin alkuarvot
30% | 2236.007 | 2602.566 | 3262.371 | 2749.189 | 3005.78 | kg |  | Takaisinmaksuaika | 2 | v
40% | 2981.343 | 3470.088 | 4349.828 | 3665.586 | 4007.707 | kg |  | Diskonttauskorko | 0.07 | -
50% | 3726.679 | 4337.61 | 5437.285 | 4581.982 | 5009.634 | kg
60% | 4472.014 | 5205.131 | 6524.742 | 5498.378 | 6011.56 | kg
70% | 5217.35 | 6072.653 | 7612.199 | 6414.775 | 7013.487 | kg
80% | 5962.686 | 6940.175 | 8699.656 | 7331.171 | 8015.414 | kg
90% | 6708.022 | 7807.697 | 9787.113 | 8247.568 | 9017.34 | kg
100% | 7453.357 | 8675.219 | 10874.57 | 9163.964 | 10019.27 | kg
Laskelmat myynnille vuodessa | Liuotus | Kaksi vaiheinen liuotus | Haihdutuskiteytys | Jäädytyskiteytys | Ioninvaihto
10% | 470889 | 548083.9 | 687034.8 | 578961.9 | 632998.3
20% | 941778 | 1096167.8 | 1374069.5 | 1157923.8 | 1265996.7
30% | 1412667.0 | 1644251.8 | 2061104.3 | 1736885.7 | 1898995.0
40% | 1883556.0 | 2192335.7 | 2748139.1 | 2315847.5 | 2531993.3
50% | 2354445.0 | 2740419.6 | 3435173.9 | 2894809.4 | 3164991.6
60% | 2825334.0 | 3288503.5 | 4122208.6 | 3473771.3 | 3797990.0
70% | 3296223.0 | 3836587.4 | 4809243.4 | 4052733.2 | 4430988.3
80% | 3767112.0 | 4384671.3 | 5496278.2 | 4631695.1 | 5063986.6
90% | 4238001.0 | 4932755.3 | 6183312.9 | 5210657.0 | 5696985.0
100% | 4708890.0 | 5480839.2 | 6870347.7 | 5789618.9 | 6329983.3
Maksimi-investointi | Liuotus | Kaksi vaiheinen liuotus | Haihdutuskiteytys | Jäädytyskiteytys | Ioninvaihto
10% | 851375.9 | 990945.7 | 1242171.3 | 1046773.6 | 1144472.5
20% | 1702751.7 | 1981891.4 | 2484342.7 | 2093547.2 | 2288945.0
30% | 2554127.6 | 2972837.0 | 3726514.0 | 3140320.8 | 3433417.4
40% | 3405503.5 | 3963782.7 | 4968685.4 | 4187094.4 | 4577889.9
50% | 4256879.3 | 4954728.4 | 6210856.7 | 5233868.0 | 5722362.4
60% | 5108255.2 | 5945674.1 | 7453028.1 | 6280641.6 | 6866834.9
70% | 5959631.1 | 6936619.8 | 8695199.4 | 7327415.3 | 8011307.3
80% | 6811006.9 | 7927565.5 | 9937370.8 | 8374188.9 | 9155779.8
90% | 7662382.8 | 8918511.1 | 11179542.1 | 9420962.5 | 10300252.3
100% | 8513758.7 | 9909456.8 | 12421713.5 | 10467736.1 | 11444724.8
Note on D2: [Kommenttiketju] Excel-versiosi avulla voit lukea tämän kommenttiketjun, mutta siihen tehdyt muutokset poistetaan, jos tiedosto avataan uudemmassa Excel-versiossa. Lisätietoja: https://go.microsoft.com/fwlink/?linkid=870924 Kommentti: Raja-arvot metsätuhkalannoitteeksi
Note on E2: [Kommenttiketju] Excel-versiosi avulla voit lukea tämän kommenttiketjun, mutta siihen tehdyt muutokset poistetaan, jos tiedosto avataan uudemmassa Excel-versiossa. Lisätietoja: https://go.microsoft.com/fwlink/?linkid=870924 Kommentti: Raja-arvot epäorgaaniseksi lannoitteeksi
Note on E13: [Kommenttiketju] Excel-versiosi avulla voit lukea tämän kommenttiketjun, mutta siihen tehdyt muutokset poistetaan, jos tiedosto avataan uudemmassa Excel-versiossa. Lisätietoja: https://go.microsoft.com/fwlink/?linkid=870924 Kommentti: Metsätuhkalannoite
Note on F13: [Kommenttiketju] Excel-versiosi avulla voit lukea tämän kommenttiketjun, mutta siihen tehdyt muutokset poistetaan, jos tiedosto avataan uudemmassa Excel-versiossa. Lisätietoja: https://go.microsoft.com/fwlink/?linkid=870924 Kommentti: Orgaaninen lannoite

## Tehdas B
Raskasmetallien rajat lannoitteissa | mg/kg | mg/kg |  |  | Lentotuhkan elementaarianalyysi | - | %
As | 40 | 40 |  |  | SO4 (2-) | 0.57 | 57
Hg | 1 | 1 |  |  | CO3 (2-) | 0.0534 | 5.34
Cd | 25 | 1.5 |  |  | C | 0 | 0
Ni | 120 | 70 |  |  | O | 0.393 | 39.3
Pb | 150 | 100 |  |  | Na | 0.318 | 31.8
Cu | 600 | 600 |  |  | S | 0.211 | 21.1
Cr | 300 | 300 |  |  | Cl | 0.01111 | 1.111
Zn | 4500 | 1500 |  |  | K | 0.0564 | 5.64
Se | 10 | 10 |  |  | Muut | 0.010418313 | 1.0418313
[5 empty] | Raskasmetallit | 7.1687e-05 | 0.0071687
Lentotuhkan raskasmetallianalyysi | mg/kg | Raja-arvo ok? | Raja-arvo ok? |  | yht. | 1 | 100
As | 1 | 1 | 1
Hg | 0.007 | 0.007 | 0.007
Cd | 1.98 | 1.98 | 1.98
Ni | 1 | 1 | 1
Pb | 2.7 | 2.7 | 2.7
Cu | 1 | 1 | 1
Cr | 1 | 1 | 1
Zn | 67 | 67 | 67
Se | 1 | 1 | 1
Nämä laskelmat eivät kuulu työhön, mutta havainnollistavat talteenoton merkitystä
Vaihe 1
Syntyvä kaliumin määrä |  | 88.13824272 | g/s |  | Polttoaineen kosteus |  | 0.263 | - |  |  | Syntyvä natriumin määrä |  | 496.9496664 | g/s
Syntyvä kaliumin määrä |  | 0.08813824272 | kg/s |  | Polttoaineen tiheys |  | 1395 | kg/m3 |  |  | Syntyvä natriumin määrä |  | 0.4969496664 | kg/s
Tunnissa |  | 317.2977 | kg/h |  | Syötetyn polttoaineen määrä |  | 19 | l/s |  |  | Tunnissa |  | 1789.019 | kg
Vuorokaudessa |  | 7615.144 | kg/vrk |  | Syötetyn polttoaineen määrä |  | 26.505 | kg/s |  |  | Vuorokaudessa |  | 42936.45 | kg
Vaihe 2 |  |  |  |  | Syntyvän tuhkan määrä |  | 8 | %
Saanto eri teknologioilla: |  |  |  | Lähde: | Syntyvän tuhkan määrä |  | 1.5627348 | kg/s |  |  | Saanto eri teknologioilla:
Liuotus |  | 61 | % | Teoria | [6 empty] | Liuotus |  | 76 | %
Kaksi vaiheinen liuotus |  | 71 | % |  | NaOH Na-pitoisuus | 57.48 | % |  |  |  | Kaksi vaiheinen liuotus |  | 84 | %
Haihdutuskiteytys |  | 89 | % |  | NaOH 50% hinta | 300 | €/t |  |  |  | Haihdutuskiteytys |  | 90 | %
Jäädytyskiteytys |  | 75 | % | [7 empty] | Jäädytyskiteytys |  | 70 | %
Ioninvaihto |  | 82 | % | [7 empty] | Ioninvaihto |  | 97 | %
Saanto eri teknologioilla: |  |  |  |  | KOH-hinta | 660 | €/t | https://businessanalytiq.com/procurementanalytics/index/potassium-hydroxide-price-index/ |  |  | Na-talteenotto eri teknologioilla:
Liuotus |  | 4645.238 | kg |  | KCl-hinta | 349 | €/t | https://businessanalytiq.com/procurementanalytics/index/potassium-chloride-price-index/ |  |  | Liuotus |  | 32631.7 | kg
Kaksi vaiheinen liuotus |  | 5406.752 | kg |  | K2CO3-hinta | 1338 | €/t | https://businessanalytiq.com/procurementanalytics/index/potassium-carbonate-price-index/ |  |  | Kaksi vaiheinen liuotus |  | 36066.62 | kg
Haihdutuskiteytys |  | 6777.478 | kg |  | K2SO4-hinta | 814 | €/t | https://businessanalytiq.com/procurementanalytics/index/potassium-sulfate-price-index/ |  |  | Haihdutuskiteytys |  | 38642.81 | kg
Jäädytyskiteytys |  | 5711.358 | kg | [7 empty] | Jäädytyskiteytys |  | 30055.52 | kg
Ioninvaihto |  | 6244.418 | kg | [7 empty] | Ioninvaihto |  | 41648.36 | kg
Vaihe 3 |  |  |  |  | Vaihe 4
Näiden jälkeen saanto liuotetusta tuhkasta: |  |  |  |  | Tuhkassa kaliumyhdisteitä: |  |  | M (kg/mol) |  |  | NaOH säästö:
MER zeolite membrane |  | 32.8 | % |  | KOH | 0 | % | 0.0560959 |  |  | Liuotus |  | 56.77053 | t
MER zeolite membrane * |  | 65.6 | % | * oletettu parempi saanto | KCl | 1.8 | % | 0.074548 |  |  | Kaksi vaiheinen liuotus |  | 62.74638 | t
Zhong et al. (liuotus ja kuivatus) |  | 88.2 | % | korkeammalla K-pitoisuudella | K2CO3 | 8.4 | % | 0.138204 |  |  | Haihdutuskiteytys |  | 67.22826 | t
Pan et al. (liuotus, uutto, elektrolyysi) |  | 95.37 | % |  | K2SO4 | 89.8 | % | 0.174252 |  |  | Jäädytyskiteytys |  | 52.28865 | t
[11 empty] | Ioninvaihto |  | 72.45713 | t
[5 empty] | Kaliumin massa ja massaprosentit kussakin yhdisteessä: | m(kg) | K m-% |  |  |  | NaOH säästö:
[5 empty] | KOH | 0 | 0.696985 |  |  |  | Liuotus |  | 17031.16 | €
[5 empty] | KCl | 137.0726 | 0.5244675 |  |  |  | Kaksi vaiheinen liuotus |  | 18823.91 | €
[5 empty] | K2CO3 | 639.6721 | 0.5658013 |  |  |  | Haihdutuskiteytys |  | 20168.48 | €
[5 empty] | K2SO4 | 6838.399 | 0.4487524 |  |  |  | Jäädytyskiteytys |  | 15686.59 | €
[11 empty] | Ioninvaihto |  | 21737.14 | €
[5 empty] | Kunkin kaliumyhdisteen määrä: | m (kg) | m-osuus
[5 empty] | KOH | 0 | 0
[5 empty] | KCl | 261.3558 | 0.01571535
[5 empty] | K2CO3 | 1130.56 | 0.06798066
[5 empty] | K2SO4 | 15238.69 | 0.916304
[5 empty] | Yhteensä | 16630.61 | 1
Näiden saanto liuotuksesta: |  |  |  |  | KOH-hinta | KCl-hinta | K2CO3-hinta | K2SO4-hinta | Yhteensä (€)
MER zeolite membrane |  | 1523.638 | kg |  | 0 | 18.24993 | 302.6588 | 2481.851 | 2802.76
MER zeolite membrane * |  | 3047.276 | kg |  | 0 | 36.49986 | 605.3176 | 4963.703 | 5605.52
Zhong et al. (liuotus ja kuivatus) |  | 4097.1 | kg |  | 0 | 49.07451 | 813.8569 | 6673.759 | 7536.69
Pan et al. (liuotus, uutto, elektrolyysi) |  | 4430.163 | kg |  | 0 | 53.0639 | 880.0173 | 7216.286 | 8149.367
Näiden saanto kaksivaiheisesta liuotuksesta: |  |  |  |  | KOH-hinta | KCl-hinta | K2CO3-hinta | K2SO4-hinta | Yhteensä (€)
MER zeolite membrane |  | 1773.415 | kg |  | 0 | 21.24172 | 352.275 | 2888.712 | 3262.229
MER zeolite membrane * |  | 3546.83 | kg |  | 0 | 42.48344 | 704.55 | 5777.425 | 6524.458
Zhong et al. (liuotus ja kuivatus) |  | 4768.756 | kg |  | 0 | 57.11951 | 947.276 | 7767.818 | 8772.213
Pan et al. (liuotus, uutto, elektrolyysi) |  | 5156.42 | kg |  | 0 | 61.7629 | 1024.282 | 8399.283 | 9485.329
Näiden saanto haihdutuskiteytyksestä: |  |  |  |  | KOH-hinta | KCl-hinta | K2CO3-hinta | K2SO4-hinta | Yhteensä (€)
MER zeolite membrane |  | 2223.013 | kg |  | 0 | 26.62695 | 441.5841 | 3621.062 | 4089.273
MER zeolite membrane * |  | 4446.026 | kg |  | 0 | 53.25389 | 883.1683 | 7242.124 | 8178.546
Zhong et al. (liuotus ja kuivatus) |  | 5977.736 | kg |  | 0 | 71.60051 | 1187.43 | 9737.124 | 10996.15
Pan et al. (liuotus, uutto, elektrolyysi) |  | 6463.681 | kg |  | 0 | 77.42109 | 1283.96 | 10528.68 | 11890.06
Näiden saanto jäädytyskiteytyksestä: |  |  |  |  | KOH-hinta | KCl-hinta | K2CO3-hinta | K2SO4-hinta | Yhteensä (€)
MER zeolite membrane |  | 1873.325 | kg |  | 0 | 22.43844 | 372.1215 | 3051.457 | 3446.017
MER zeolite membrane * |  | 3746.651 | kg |  | 0 | 44.87688 | 744.2429 | 6102.913 | 6892.033
Zhong et al. (liuotus ja kuivatus) |  | 5037.418 | kg |  | 0 | 60.33751 | 1000.644 | 8205.441 | 9266.423
Pan et al. (liuotus, uutto, elektrolyysi) |  | 5446.922 | kg |  | 0 | 65.2425 | 1081.989 | 8872.482 | 10019.71
Näiden saanto ioninvaihdolla: |  |  |  |  | KOH-hinta | KCl-hinta | K2CO3-hinta | K2SO4-hinta | Yhteensä (€)
MER zeolite membrane |  | 2048.169 | kg |  | 0 | 24.53269 | 406.8528 | 3336.259 | 3767.645
MER zeolite membrane * |  | 4096.338 | kg |  | 0 | 49.06538 | 813.7056 | 6672.519 | 7535.29
Zhong et al. (liuotus ja kuivatus) |  | 5507.577 | kg |  | 0 | 65.96901 | 1094.037 | 8971.283 | 10131.29
Pan et al. (liuotus, uutto, elektrolyysi) |  | 5955.302 | kg |  | 0 | 71.33179 | 1182.974 | 9700.581 | 10954.89
Vaihe 5
Kaliumista saatava hinta eri tapauksissa, valikoitu kaksi korkeimman tuoton tuottavaa yhdistelmää, eli | [8 empty] | Diskonttauskorko | 0.07 | - | [5 empty] | Ivalo-Inari kuljetus | 40 | t | https://www.logistiikanmaailma.fi/aineistot/logistiikan-taidot/esimerkkitapauksia/
Mer zeolite membrane * ja Pan et al. (liuotus, uutto ja elektrolyysi) | [8 empty] | Käyttöikä | 8 | v | [6 empty] | 1100 | km
[9 empty] | Alkuinvestointi | 5500000 | € | [6 empty] | 6473 | €
| 8000 | h | [6 empty] | Sähkön hinta | 50.03984 | €/MWh/alv 0% | https://www.porssisahkoa.fi/porssisahko-keskihinta | [5 empty] | 161.825 | €/t
Huipunkäyttöaika sellutehdas | 333.3333 | vrk | [6 empty] | Kuljetus | 36.77841 | €/t/250km | [6 empty] | 14.71136 | €/t/100km
Laskelmat, jos kaliumsuolat myytäisiin: | [8 empty] | Referenssi ilman muuttuvia kuluja |  |  | Kuinka paljon investointi saa maksimissaan olla, jotta saavutetaan haluttu takaisinmaksuaika?
Liuotus | Vrk (€) | Vuodessa (€) |  | Haihdutuskiteytys | Vrk (€) | Vuodessa (€) |  |  | Syntyviä kuluja: | Vuosittain |  | Oletukset: kaliumista 70% saadaan talteen, käyttöikä 10v. Muuttuvia kustannuksia ei oteta huomioon, koska eivät ole tiedossa
MER zeolite membrane | 2802.76 | 934253.4 |  | MER zeolite membrane | 4089.273 | 1363091.0 |  |  | Laitteisto | 921072.7
MER zeolite membrane * | 5605.52 | 1868506.8 |  | MER zeolite membrane * | 8178.546 | 2726182.0 |  |  | Energia
Zhong et al. (liuotus ja kuivatus) | 7536.69 | 2512230.1 |  | Zhong et al. (liuotus ja kuivatus) | 10996.15 | 3665385.0 |  |  | Kuljetuskustannus |  |  | Liuotus | Kaksi vaiheinen liuotus | Haihdutuskiteytys | Jäädytyskiteytys | Ioninvaihto
Pan et al. (liuotus, uutto, elektrolyysi) | 8149.367 | 2716455.7 |  | Pan et al. (liuotus, uutto, elektrolyysi) | 11890.06 | 3963353.3 |  |  | Käyttökulut (15%) | 138160.9 | Laitteistosta | 14003851.8 | 16299565.2 | 20431849.4 | 17217850.6 | 18824850.0
[9 empty] | Yhteensä | 1059233.6
Kaksivaiheinen liuotus | Vrk (€) | Vuodessa (€) |  | Jäädytyskiteytys | Vrk (€) | Vuodessa (€)
MER zeolite membrane | 3262.229 | 1087409.7 |  | MER zeolite membrane | 3446.017 | 1148672.2
MER zeolite membrane * | 6524.458 | 2174819.4 |  | MER zeolite membrane * | 6892.033 | 2297344.4
Zhong et al. (liuotus ja kuivatus) | 8772.213 | 2924071.2 |  | Zhong et al. (liuotus ja kuivatus) | 9266.423 | 3088807.6
Pan et al. (liuotus, uutto, elektrolyysi) | 9485.329 | 3161776.3 |  | Pan et al. (liuotus, uutto, elektrolyysi) | 10019.71 | 3339904.5
Ioninvaihto | Vrk (€) | Vuodessa (€)
MER zeolite membrane | 3767.645 | 1255881.6
MER zeolite membrane * | 7535.29 | 2511763.2
Zhong et al. (liuotus ja kuivatus) | 10131.29 | 3377096.3
Pan et al.(liuotus, uutto, elektrolyysi) | 10954.89 | 3651628.9
Vaihe 6
Kaliumin saanto: | Liuotus | Kaksi vaiheinen liuotus | Haihdutuskiteytys | Jäädytyskiteytys | Ioninvaihto | Yksikkö
10% | 464.5238 | 540.6752 | 677.7478 | 571.1358 | 624.4418 | kg
20% | 929.0476 | 1081.35 | 1355.496 | 1142.272 | 1248.884 | kg
30% | 1393.571 | 1622.026 | 2033.243 | 1713.407 | 1873.325 | kg
40% | 1858.095 | 2162.701 | 2710.991 | 2284.543 | 2497.767 | kg
50% | 2322.619 | 2703.376 | 3388.739 | 2855.679 | 3122.209 | kg |  |  | Maksimi-investoinnin alkuarvot
60% | 2787.143 | 3244.051 | 4066.487 | 3426.815 | 3746.651 | kg |  |  | Takaisinmaksuaika | 2 | v
70% | 3251.667 | 3784.727 | 4744.235 | 3997.951 | 4371.093 | kg |  |  | Diskonttauskorko | 0.07 | -
80% | 3716.19 | 4325.402 | 5421.983 | 4569.087 | 4995.535 | kg
90% | 4180.714 | 4866.077 | 6099.73 | 5140.222 | 5619.976 | kg
100% | 4645.238 | 5406.752 | 6777.478 | 5711.358 | 6244.418 | kg
Laskelmat myynnille vuodessa | Liuotus | Kaksi vaiheinen liuotus | Haihdutuskiteytys | Jäädytyskiteytys | Ioninvaihto
10% | 284833.4 | 331527.3 | 415576.5 | 350204.9 | 382890.7
20% | 569666.7 | 663054.7 | 831153.1 | 700409.9 | 765781.5
30% | 854500.1 | 994582 | 1246729.6 | 1050614.8 | 1148672.2
40% | 1139333.4 | 1326109.4 | 1662306.1 | 1400819.8 | 1531562.9
50% | 1424166.8 | 1657636.7 | 2077882.6 | 1751024.7 | 1914453.7
60% | 1709000.1 | 1989164.1 | 2493459.2 | 2101229.6 | 2297344.4
70% | 1993833.5 | 2320691.4 | 2909035.7 | 2451434.6 | 2680235.1
80% | 2278666.8 | 2652218.7 | 3324612.2 | 2801639.5 | 3063125.9
90% | 2563500.2 | 2983746.1 | 3740188.7 | 3151844.4 | 3446016.6
100% | 2848333.5 | 3315273.4 | 4155765.3 | 3502049.4 | 3828907.3
Maksimi-investointi | Liuotus | Kaksi vaiheinen liuotus | Haihdutuskiteytys | Jäädytyskiteytys | Ioninvaihto
10% | 514983.9 | 599407.5 | 751369.9 | 633176.9 | 692273.4
20% | 1029967.7 | 1198814.9 | 1502739.8 | 1266353.8 | 1384546.8
30% | 1544951.6 | 1798222.4 | 2254109.7 | 1899530.7 | 2076820.2
40% | 2059935.5 | 2397629.8 | 3005479.6 | 2532707.6 | 2769093.6
50% | 2574919.4 | 2997037.3 | 3756849.6 | 3165884.5 | 3461367.0
60% | 3089903.2 | 3596444.7 | 4508219.5 | 3799061.3 | 4153640.4
70% | 3604887.1 | 4195852.2 | 5259589.4 | 4432238.2 | 4845913.8
80% | 4119871.0 | 4795259.7 | 6010959.3 | 5065415.1 | 5538187.2
90% | 4634854.8 | 5394667.1 | 6762329.2 | 5698592.0 | 6230460.6
100% | 5149838.7 | 5994074.6 | 7513699.1 | 6331768.9 | 6922734.0
Note on D2: [Kommenttiketju] Excel-versiosi avulla voit lukea tämän kommenttiketjun, mutta siihen tehdyt muutokset poistetaan, jos tiedosto avataan uudemmassa Excel-versiossa. Lisätietoja: https://go.microsoft.com/fwlink/?linkid=870924 Kommentti: Raja-arvot metsälannoitteelle
Note on E2: [Kommenttiketju] Excel-versiosi avulla voit lukea tämän kommenttiketjun, mutta siihen tehdyt muutokset poistetaan, jos tiedosto avataan uudemmassa Excel-versiossa. Lisätietoja: https://go.microsoft.com/fwlink/?linkid=870924 Kommentti: Raja-arvot epäorgaaniseksi lannoitteeksi
Note on E13: [Kommenttiketju] Excel-versiosi avulla voit lukea tämän kommenttiketjun, mutta siihen tehdyt muutokset poistetaan, jos tiedosto avataan uudemmassa Excel-versiossa. Lisätietoja: https://go.microsoft.com/fwlink/?linkid=870924 Kommentti: Metsätuhkalannoite
Note on F13: [Kommenttiketju] Excel-versiosi avulla voit lukea tämän kommenttiketjun, mutta siihen tehdyt muutokset poistetaan, jos tiedosto avataan uudemmassa Excel-versiossa. Lisätietoja: https://go.microsoft.com/fwlink/?linkid=870924 Kommentti: Orgaaninen lannoite

## Tehdas C
Raskasmetallien rajat lannoitteissa | mg/kg | mg/kg |  |  | Lentotuhkan elementaarianalyysi | - | %
As | 40 | 40 |  |  | SO4 (2-) | 0.461 | 46.1
Hg | 1 | 1 |  |  | CO3 (2-) | 0.158 | 15.8
Cd | 25 | 1.5 |  |  | C | 0 | 0
Ni | 120 | 70 |  |  | O | 0.429 | 42.9
Pb | 150 | 100 |  |  | Na | 0.326 | 32.6
Cu | 600 | 600 |  |  | S | 0.155 | 15.5
Cr | 300 | 300 |  |  | Cl | 0.00866 | 0.866
Zn | 4500 | 1500 |  |  | K | 0.05 | 5
Se | 10 | 10 |  |  | Muut | 0.03129042 | 3.129042
[5 empty] | Raskasmetallit | 4.958e-05 | 0.004958
Lentotuhkan raskasmetallianalyysi | mg/kg | Raja-arvo ok? | Raja-arvo ok? |  | yht. | 1 | 100
As | 1 | 1 | 1
Hg | 0.007 | 0.007 | 0.007
Cd | 1.58 | 1.58 | 1.58
Ni | 1 | 1 | 1
Pb | 1 | 1 | 1
Cu | 1 | 1 | 1
Cr | 1 | 1 | 1
Zn | 48 | 48 | 48
Se | 1 | 1 | 1
Nämä laskelmat eivät kuulu työhön, mutta havainnollistavat talteenoton merkitystä
Vaihe 1
Syntyvä kaliumin määrä |  | 109.2285 | g/s |  | Polttoaineen kosteus |  | 0.217 | - |  |  | Syntyvä natriumin määrä |  | 712.16982 | g/s
Syntyvä kaliumin määrä |  | 0.1092285 | kg/s |  | Polttoaineen tiheys |  | 1395 | kg/m3 |  |  | Syntyvä natriumin määrä |  | 0.71216982 | kg/s
Tunnissa |  | 393.2226 | kg/h |  | Syötetyn polttoaineen määrä |  | 25 | l/s |  |  | Tunnissa |  | 2563.811352 | kg
Vuorokaudessa |  | 9437.3424 | kg/vrk |  | Syötetyn polttoaineen määrä |  | 34.875 | kg/s |  |  | Vuorokaudessa |  | 61531.47 | kg
Vaihe 2 |  |  |  |  | Syntyvän tuhkan määrä |  | 8 | %
Saanto eri teknologioilla: |  |  |  | Lähde: | Syntyvän tuhkan määrä |  | 2.18457 | kg/s |  |  | Saanto eri teknologioilla:
Liuotus |  | 61 | % | Teoria | [6 empty] | Liuotus |  | 76 | %
Kaksi vaiheinen liuotus |  | 71 | % |  | NaOH Na-pitoisuus | 57.48 | % |  |  |  | Kaksi vaiheinen liuotus |  | 84 | %
Haihdutuskiteytys |  | 89 | % |  | NaOH 50% hinta | 300 | €/t |  |  |  | Haihdutuskiteytys |  | 90 | %
Jäädytyskiteytys |  | 75 | % | [7 empty] | Jäädytyskiteytys |  | 70 | %
Ioninvaihto |  | 82 | % | [7 empty] | Ioninvaihto |  | 97 | %
Saanto eri teknologioilla: |  |  |  |  | KOH-hinta | 660 | €/t | https://businessanalytiq.com/procurementanalytics/index/potassium-hydroxide-price-index/ |  |  | Na-talteenotto eri teknologioilla:
Liuotus |  | 5756.778864 | kg |  | KCl-hinta | 349 | €/t | https://businessanalytiq.com/procurementanalytics/index/potassium-chloride-price-index/ |  |  | Liuotus |  | 46763.92 | kg
Kaksi vaiheinen liuotus |  | 6700.513104 | kg |  | K2CO3-hinta | 1338 | €/t | https://businessanalytiq.com/procurementanalytics/index/potassium-carbonate-price-index/ |  |  | Kaksi vaiheinen liuotus |  | 51686.44 | kg
Haihdutuskiteytys |  | 8399.234736 | kg |  | K2SO4-hinta | 814 | €/t | https://businessanalytiq.com/procurementanalytics/index/potassium-sulfate-price-index/ |  |  | Haihdutuskiteytys |  | 55378.33 | kg
Jäädytyskiteytys |  | 7078.0068 | kg | [7 empty] | Jäädytyskiteytys |  | 43072.03 | kg
Ioninvaihto |  | 7738.620768 | kg | [7 empty] | Ioninvaihto |  | 59685.53 | kg
Vaihe 3 |  |  |  |  | Vaihe 4
Näiden jälkeen saanto liuotetusta tuhkasta: |  |  |  |  | Syntyvän kaliumin kaliumyhdisteiden jako: |  |  | M (kg/mol) |  |  | NaOH säästö:
MER zeolite membrane |  | 32.8 | % |  | KOH | 0 | % | 0.0560959 |  |  | Liuotus |  | 81.35685 | t
MER zeolite membrane * |  | 65.6 | % | * oletettu parempi saanto | KCl | 1.5 | % | 0.074548 |  |  | Kaksi vaiheinen liuotus |  | 89.92073 | t
Zhong et al. (liuotus ja kuivatus) |  | 88.2 | % | korkeammalla K-pitoisuudella | K2CO3 | 25.1 | % | 0.138204 |  |  | Haihdutuskiteytys |  | 96.34364 | t
Pan et al. (liuotus, uutto, elektrolyysi) |  | 95.37 | % |  | K2SO4 | 73.4 | % | 0.174252 |  |  | Jäädytyskiteytys |  | 74.93394 | t
[11 empty] | Ioninvaihto |  | 103.837 | t
[5 empty] | Kaliumin massa ja massaprosentit kussakin yhdisteessä: | m(kg) | K m-%
[5 empty] | KOH | 0 | 0.696985 |  |  |  | NaOH säästö:
[5 empty] | KCl | 141.560136 | 0.5244675 |  |  |  | Liuotus |  | 24407.06 | €
[5 empty] | K2CO3 | 2368.773 | 0.5658013 |  |  |  | Kaksi vaiheinen liuotus |  | 26976.22 | €
[5 empty] | K2SO4 | 6927.009 | 0.4487524 |  |  |  | Haihdutuskiteytys |  | 28903.09 | €
[11 empty] | Jäädytyskiteytys |  | 22480.18 | €
[11 empty] | Ioninvaihto |  | 31151.11 | €
[5 empty] | Kunkin kaliumyhdisteen määrä: | m (kg) | m-osuus
[5 empty] | KOH | 0 | 0
[5 empty] | KCl | 269.9121 | 0.01356844
[5 empty] | K2CO3 | 4186.581 | 0.2104588
[5 empty] | K2SO4 | 15436.15 | 0.7759728
[5 empty] | Yhteensä | 19892.64 | 1
Näiden saanto liuotuksesta: |  |  |  |  | KOH-hinta | KCl-hinta | K2CO3-hinta | K2SO4-hinta | Yhteensä (€)
MER zeolite membrane |  | 1888.223 | kg |  | 0 | 18.8474 | 1120.777 | 2514.011 | 3653.635
MER zeolite membrane * |  | 3776.447 | kg |  | 0 | 37.69481 | 2241.554 | 5028.021 | 7307.27
Zhong et al. (liuotus ja kuivatus) |  | 5077.479 | kg |  | 0 | 50.68113 | 3013.797 | 6760.236 | 9824.714
Pan et al. (liuotus, uutto, elektrolyysi) |  | 5490.24 | kg |  | 0 | 54.80112 | 3258.796 | 7309.792 | 10623.39
Näiden saanto kaksivaiheisesta liuotuksesta: |  |  |  |  | KOH-hinta | KCl-hinta | K2CO3-hinta | K2SO4-hinta | Yhteensä (€)
MER zeolite membrane |  | 2197.768 | kg |  | 0 | 21.93714 | 1304.511 | 2926.143 | 4252.592
MER zeolite membrane * |  | 4395.537 | kg |  | 0 | 43.87428 | 2609.022 | 5852.287 | 8505.183
Zhong et al. (liuotus ja kuivatus) |  | 5909.853 | kg |  | 0 | 58.98951 | 3507.862 | 7868.471 | 11435.32
Pan et al. (liuotus, uutto, elektrolyysi) |  | 6390.279 | kg |  | 0 | 63.78492 | 3793.025 | 8508.119 | 12364.93
Näiden saanto haihdutuskiteytyksestä: |  |  |  |  | KOH-hinta | KCl-hinta | K2CO3-hinta | K2SO4-hinta | Yhteensä (€)
MER zeolite membrane |  | 2754.949 | kg |  | 0 | 27.49867 | 1635.232 | 3667.983 | 5330.714
MER zeolite membrane * |  | 5509.898 | kg |  | 0 | 54.99734 | 3270.465 | 7335.965 | 10661.43
Zhong et al. (liuotus ja kuivatus) |  | 7408.125 | kg |  | 0 | 73.9446 | 4397.18 | 9863.295 | 14334.42
Pan et al. (liuotus, uutto, elektrolyysi) |  | 8010.35 | kg |  | 0 | 79.95574 | 4754.637 | 10665.11 | 15499.7
Näiden saanto jäädytyskiteytyksestä: |  |  |  |  | KOH-hinta | KCl-hinta | K2CO3-hinta | K2SO4-hinta | Yhteensä (€)
MER zeolite membrane |  | 2321.586 | kg |  | 0 | 23.17304 | 1378.005 | 3090.997 | 4492.174
MER zeolite membrane * |  | 4643.172 | kg |  | 0 | 46.34607 | 2756.01 | 6181.993 | 8984.349
Zhong et al. (liuotus ja kuivatus) |  | 6242.802 | kg |  | 0 | 62.31286 | 3705.489 | 8311.765 | 12079.57
Pan et al. (liuotus, uutto, elektrolyysi) |  | 6750.295 | kg |  | 0 | 67.37843 | 4006.717 | 8987.449 | 13061.54
Näiden saanto ioninvaihdolla: |  |  |  |  | KOH-hinta | KCl-hinta | K2CO3-hinta | K2SO4-hinta | Yhteensä (€)
MER zeolite membrane |  | 2538.268 | kg |  | 0 | 25.33585 | 1506.619 | 3379.49 | 4911.444
MER zeolite membrane * |  | 5076.535 | kg |  | 0 | 50.67171 | 3013.237 | 6758.979 | 9822.888
Zhong et al. (liuotus ja kuivatus) |  | 6825.464 | kg |  | 0 | 68.12873 | 4051.334 | 9087.53 | 13206.99
Pan et al. (liuotus, uutto, elektrolyysi) |  | 7380.323 | kg |  | 0 | 73.66709 | 4380.677 | 9826.278 | 14280.62
Vaihe 5
[9 empty] | Diskonttauskorko | 0.07 | - | [5 empty] | Ivalo-Inari kuljetus | 40 | t | https://www.logistiikanmaailma.fi/aineistot/logistiikan-taidot/esimerkkitapauksia/
Kaliumista saatava hinta eri tapauksissa, valikoitu kaksi korkeimman tuoton tuottavaa yhdistelmää, eli | [8 empty] | Käyttöikä | 20 | v | [6 empty] | 1100 | km
Mer zeolite membrane * ja Pan et al. (liuotus, uutto ja elektrolyysi) | [8 empty] | Alkuinvestointi | 10000000 | € | [6 empty] | 6473 | €
[9 empty] | Sähkön hinta | 50.03984 | €/MWh/alv 0% | https://www.porssisahkoa.fi/porssisahko-keskihinta | [5 empty] | 161.825 | €/t
Huipunkäyttöaika sellutehdas | 8000 | h | [6 empty] | Kuljetus | 36.77841 | €/t/250km | [6 empty] | 14.71136 | €/t/100km
| 333.3333 | vrk
Laskelmat, jos kaliumsuolat myytäisiin: | [8 empty] | Referenssi ilman muuttuvia kuluja |  |  | Kuinka paljon investointi saa maksimissaan olla, jotta saavutetaan haluttu takaisinmaksuaika?
Liuotus | Vrk (€) | Vuodessa (€) |  | Haihdutuskiteytys | Vrk (€) | Vuodessa (€) |  |  | Syntyviä kuluja: | Vuosittain |  | Oletukset: kaliumista 70% saadaan talteen, käyttöikä 10v. Muuttuvia kustannuksia ei oteta huomioon, koska eivät ole tiedossa
MER zeolite membrane | 3653.635 | 1217878.4 |  | MER zeolite membrane | 5330.714 | 1776904.5 |  |  | Laitteisto | 943929.3
MER zeolite membrane * | 7307.27 | 2435756.8 |  | MER zeolite membrane * | 10661.43 | 3553809.1 |  |  | Energia
Zhong et al. (liuotus ja kuivatus) | 9824.714 | 3274904.7 |  | Zhong et al. (liuotus ja kuivatus) | 14334.42 | 4778139.6 |  |  | Kuljetuskustannus |  |  | Liuotus | Kaksi vaiheinen liuotus | Haihdutuskiteytys | Jäädytyskiteytys | Ioninvaihto
Pan et al. (liuotus, uutto, elektrolyysi) | 10623.39 | 3541129.9 |  | Pan et al. (liuotus, uutto, elektrolyysi) | 15499.7 | 5166566.6 |  |  | Käyttökulut (15%) | 141589.4 | Laitteistosta | 18255206.4 | 21247863.2 | 26634645.4 | 22444925.9 | 24539785.6
[9 empty] | Yhteensä | 1085518.6
Kaksivaiheinen liuotus | Vrk (€) | Vuodessa (€) |  | Jäädytyskiteytys | Vrk (€) | Vuodessa (€)
MER zeolite membrane | 4252.592 | 1417530.6 |  | MER zeolite membrane | 4492.174 | 1497391.5
MER zeolite membrane * | 8505.183 | 2835061.2 |  | MER zeolite membrane * | 8984.349 | 2994782.9
Zhong et al. (liuotus ja kuivatus) | 11435.32 | 3811774.3 |  | Zhong et al. (liuotus ja kuivatus) | 12079.57 | 4026522.1
Pan et al. (liuotus, uutto, elektrolyysi) | 12364.93 | 4121643.0 |  | Pan et al. (liuotus, uutto, elektrolyysi) | 13061.54 | 4353848.3
Ioninvaihto | Vrk (€) | Vuodessa (€)
MER zeolite membrane | 4911.444 | 1637148.0
MER zeolite membrane * | 9822.888 | 3274296.0
Zhong et al. (liuotus ja kuivatus) | 13206.99 | 4402330.9
Pan et al.(liuotus, uutto, elektrolyysi) | 14280.62 | 4760207.4
Vaihe 6
Kaliumin saanto: | Liuotus | Kaksi vaiheinen liuotus | Haihdutuskiteytys | Jäädytyskiteytys | Ioninvaihto | Yksikkö
10% | 575.6778864 | 670.0513104 | 839.9234736 | 707.80068 | 773.8620768 | kg
20% | 1151.356 | 1340.103 | 1679.847 | 1415.60136 | 1547.724 | kg
30% | 1727.034 | 2010.154 | 2519.77 | 2123.40204 | 2321.586 | kg
40% | 2302.712 | 2680.205 | 3359.694 | 2831.20272 | 3095.448 | kg |  |  | Maksimi-investoinnin alkuarvot
50% | 2878.389432 | 3350.256552 | 4199.617368 | 3539.0034 | 3869.310384 | kg |  |  | Takaisinmaksuaika | 2 | v
60% | 3454.067 | 4020.308 | 5039.541 | 4246.80408 | 4643.172 | kg |  |  | Diskonttauskorko | 0.07 | -
70% | 4029.745 | 4690.359 | 5879.464 | 4954.60476 | 5417.035 | kg
80% | 4605.423 | 5360.41 | 6719.388 | 5662.40544 | 6190.897 | kg
90% | 5181.101 | 6030.462 | 7559.311 | 6370.20612 | 6964.759 | kg
100% | 5756.778864 | 6700.513104 | 8399.234736 | 7078.0068 | 7738.620768 | kg
Laskelmat myynnille vuodessa | Liuotus | Kaksi vaiheinen liuotus | Haihdutuskiteytys | Jäädytyskiteytys | Ioninvaihto
10% | 371304.4 | 432174 | 541739.2 | 456521.8 | 499130.5
20% | 742608.8 | 864347.9 | 1083478.4 | 913043.6 | 998261
30% | 1113913.2 | 1296521.9 | 1625217.6 | 1369565.4 | 1497391.5
40% | 1485217.5 | 1728695.8 | 2166956.7 | 1826087.1 | 1996521.9
50% | 1856521.9 | 2160869.8 | 2708695.9 | 2282608.9 | 2495652.4
60% | 2227826.3 | 2593043.7 | 3250435.1 | 2739130.7 | 2994782.9
70% | 2599130.7 | 3025217.7 | 3792174.3 | 3195652.5 | 3493913.4
80% | 2970435.1 | 3457391.7 | 4333913.5 | 3652174.3 | 3993043.9
90% | 3341739.5 | 3889565.6 | 4875652.7 | 4108696.1 | 4492174.4
100% | 3713043.9 | 4321739.6 | 5417391.8 | 4565217.8 | 4991304.8
Maksimi-investointi | Liuotus | Kaksi vaiheinen liuotus | Haihdutuskiteytys | Jäädytyskiteytys | Ioninvaihto
10% | 671325.1 | 781378.4 | 979474.3 | 825399.7 | 902437
20% | 1342650.1 | 1562756.7 | 1958948.6 | 1650799.4 | 1804874.0
30% | 2013975.2 | 2344135.1 | 2938422.9 | 2476199.0 | 2707311.0
40% | 2685300.3 | 3125513.5 | 3917897.2 | 3301598.7 | 3609747.9
50% | 3356625.4 | 3906891.8 | 4897371.4 | 4126998.4 | 4512184.9
60% | 4027950.4 | 4688270.2 | 5876845.7 | 4952398.1 | 5414621.9
70% | 4699275.5 | 5469648.6 | 6856320.0 | 5777797.8 | 6317058.9
80% | 5370600.6 | 6251026.9 | 7835794.3 | 6603197.4 | 7219495.9
90% | 6041925.7 | 7032405.3 | 8815268.6 | 7428597.1 | 8121932.9
100% | 6713250.7 | 7813783.6 | 9794742.9 | 8253996.8 | 9024369.8
Note on D2: [Kommenttiketju] Excel-versiosi avulla voit lukea tämän kommenttiketjun, mutta siihen tehdyt muutokset poistetaan, jos tiedosto avataan uudemmassa Excel-versiossa. Lisätietoja: https://go.microsoft.com/fwlink/?linkid=870924 Kommentti: Raja-arvot metsätuhkalannoitteeksi
Note on E2: [Kommenttiketju] Excel-versiosi avulla voit lukea tämän kommenttiketjun, mutta siihen tehdyt muutokset poistetaan, jos tiedosto avataan uudemmassa Excel-versiossa. Lisätietoja: https://go.microsoft.com/fwlink/?linkid=870924 Kommentti: Raja-arvot epäorgaaniseksi lannoitteeksi
Note on E13: [Kommenttiketju] Excel-versiosi avulla voit lukea tämän kommenttiketjun, mutta siihen tehdyt muutokset poistetaan, jos tiedosto avataan uudemmassa Excel-versiossa. Lisätietoja: https://go.microsoft.com/fwlink/?linkid=870924 Kommentti: Metsätuhkalannoite
Note on F13: [Kommenttiketju] Excel-versiosi avulla voit lukea tämän kommenttiketjun, mutta siihen tehdyt muutokset poistetaan, jos tiedosto avataan uudemmassa Excel-versiossa. Lisätietoja: https://go.microsoft.com/fwlink/?linkid=870924 Kommentti: Orgaaninen lannoite

## Tuloksia
Myynti:
Tehdas A | Liuotus [€] | Kaksivaiheinen liuotus [€] | Haihdutuskiteytys [€] | Jäädytyskiteytys [€] | Ioninvaihto [€]
10% | 470889 | 548083.9 | 687034.8 | 578961.9 | 632998.3
30% | 1412667.0 | 1644251.8 | 2061104.3 | 1736885.7 | 1898995.0
50% | 2354445.0 | 2740419.6 | 3435173.9 | 2894809.4 | 3164991.6
70% | 3296223.0 | 3836587.4 | 4809243.4 | 4052733.2 | 4430988.3
90% | 4238001.0 | 4932755.3 | 6183312.9 | 5210657.0 | 5696985.0
Tehdas B | Liuotus [€] | Kaksivaiheinen liuotus [€] | Haihdutuskiteytys [€] | Jäädytyskiteytys [€] | Ioninvaihto [€]
10% | 284833.4 | 331527.3 | 415576.5 | 350204.9 | 382890.7
30% | 854500.1 | 994582 | 1246729.6 | 1050614.8 | 1148672.2
50% | 1424166.8 | 1657636.7 | 2077882.6 | 1751024.7 | 1914453.7
70% | 1993833.5 | 2320691.4 | 2909035.7 | 2451434.6 | 2680235.1
90% | 2563500.2 | 2983746.1 | 3740188.7 | 3151844.4 | 3446016.6
Tehdas C | Liuotus [€] | Kaksivaiheinen liuotus [€] | Haihdutuskiteytys [€] | Jäädytyskiteytys [€] | Ioninvaihto [€]
10% | 371304.4 | 432174 | 541739.2 | 456521.8 | 499130.5
30% | 1113913.2 | 1296521.9 | 1625217.6 | 1369565.4 | 1497391.5
50% | 1856521.9 | 2160869.8 | 2708695.9 | 2282608.9 | 2495652.4
70% | 2599130.7 | 3025217.7 | 3792174.3 | 3195652.5 | 3493913.4
90% | 3341739.5 | 3889565.6 | 4875652.7 | 4108696.1 | 4492174.4
Syntyvä tuhkan määrä
Teknologia | Liuotus [kg] | Kaksi vaiheinen liuotus [kg] | Haihdutuskiteytys [kg] | Jäädytyskiteytys [€] | Ioninvaihto [kg]
Tehdas A | 7453.357 | 8675.219 | 10874.57 | 9163.964 | 10019.27
Tehdas B | 4645.238 | 5406.752 | 6777.478 | 5711.358 | 6244.418
Tehdas C | 5756.778864 | 6700.513104 | 8399.234736 | 7078.0068 | 7738.620768
Maksimi-investointi, jos: kaliumista 70% saadaan talteen, käyttöikä 10v. Muuttuvia kustannuksia ei oteta huomioon, koska eivät ole tiedossa
Teknologia | Liuotus [€] | Kaksivaiheinen liuotus [€] | Haihdutuskiteytys [€] | Jäädytyskiteytys [€] | Ioninvaihto [€]
Tehdas A | 23151291.0 | 26946584.7 | 33778113.2 | 28464702.1 | 31121407.6
Tehdas B | 14003851.8 | 16299565.2 | 20431849.4 | 17217850.6 | 18824850.0
Tehdas C | 18255206.4 | 21247863.2 | 26634645.4 | 22444925.9 | 24539785.6
Tuhkassa kaliumyhdisteitä:
| KOH [%] | KCl [%] | K2CO3 [%] | K2SO4 [%]
Tehdas A | 0 | 1.4 | 17.7 | 80.9
Tehdas B | 0 | 1.8 | 8.4 | 89.8
Tehdas C | 0 | 1.5 | 25.1 | 73.4
| KOH [kg] | KCl [kg] | K2CO3 [kg] | K2SO4 [kg]
Tehdas A | 0 | 326.1607 | 3822.359 | 22027.43
Tehdas B | 0 | 261.3558 | 1130.56 | 15238.69
Tehdas C | 0 | 269.9121 | 4186.581 | 15436.15
Syntyvä tuhka [kg/vrk]
| Tehdas A | 12218.62
| Tehdas B | 7615.144
| Tehdas C | 9437.3424
|  | Teknologia | Tehdas A | Tehdas B | Tehdas C
|  | Liuotus [kg] | 7453.357 | 4645.238 | 5756.778864
|  | Kaksi vaiheinen liuotus [kg] | 8675.219 | 5406.752 | 6700.513104
|  | Haihdutuskiteytys [kg] | 10874.57 | 6777.478 | 8399.234736
|  | Jäädytyskiteytys [€] | 9163.964 | 5711.358 | 7078.0068
|  | Ioninvaihto [kg] | 10019.27 | 6244.418 | 7738.620768
Bruttomyynti [milj. €]
| Tehdas A | 1,5 - 6,6
| Tehdas B | 0,9 - 4,0
| Tehdas C | 1,2 - 5,2